## Hoja1
|  |  | DECISIÓN (UE) 2016/1032 - METALES NO FERROSOS |  | (1) T total/NA no aplica/EP en proceso/P pendiente
Apartado | Subapartado | Nº MTD | Breve descripción MTD | Técnica (SubMTD) | Grado de adecuación(1) | Fecha adaptación en caso de EP | Descripción de las medida implantadas o justificación si no aplica
MTD GENERALES | Sistema de gestión ambiental (SGA) | 1 | Implantar y cumplir un sistema de gestión ambiental (SGA)(2)
| Gestión energética | 2 | Realizar un uso eficiente de la energía (4) | 2.a)Sistema de gestión de la eficiencia energética
2.b)Quemadores regenerativos
2.c)Recuperar calor del procedimiento de residuos
2.d) Oxidador térmico
2.e)Precalentar la carga del horno a partir de los gases de la fusión
2.f) Elevar temperatura de los licores de lixiviados.
2.g)Utilizar gases calientes
2.h)Reducción consumo de enería
2.i)Concentrados y materias primas a bajas temperaturas.
2.j)Recuperación energía química.
2.k)Recircular gases combustión.
2.l)Aislar equipos sometidos a altas temperaturas.
2.m)Utilizar calor procedentes del ácido sulfúrico para generar vapor agua.
2.n) Utilizar motores eléctricos de alta eficiencia.
2.o)Utilizar sistemas de control de extracción de aire.
| Control del proceso | 3 | Mejorar impacto general del medio ambiente(4) | 3.a) Inspección y selección de materiales
3.b)Optimizar el rendimiento de conversión y reducción de emisiones y residuos.
3.c)Sistemas de medición
3.d)Control de velocidad y alertas de combustión.
3.e)Vigilar temperatura, presión y flujo de gases.
3.f)Vigilar parámetros de reducción de emisiones atmoséricas.
3.g)Control de polvo y mercurio de los gases de escape.
3.h)Vigilar vibraciones.
3.i)Vigilar procesos electrolíticos.
3.j)Vigilar y controlar temperatura en horno fusión.
3.k)Control de reactivos y de la estación de tratamiento de aguas residuales.
|  | 4 | Reducción emisiones atmosféricas canalizadas de polvo y metales, mediantes sitema de gestión de mantenimiento, véase (MTD1).
| Emisiones difusas | 5 | Controlar periódicamente las emisiones difusas atmosféricas, captándolas lo más cerca posible de la fuente y tratarlas.
|  | 6 | Reducción emisiones difusas de polvo mediante plan de acción(6)
|  | 7 | Evitar emisiones difusas procedentes del almacenamiento de materias primas (4) | 7.a)Compartimentos cerrados par almacenar materiales que generan polvo.
7.b)Almacén cubierto para materiales que no generan polvo.
7.c)Embalaje hermético de materiales que generan polvo.
7.d)Naves cubiertas para almacenar material paletizado o conglomerado.
7.e)Pulverizadores para materiales que generan polvo.
7.f)Instalar dispositivos de extracción de polvo.
7.g)Recipientes de presión certificada para cloro gaseoso.
7.h)Material de construcción de depósito resistente.
7.i)Sistemas de detección de fugas, nivel y alarma de rebose.
7.j)Almacenar materiales reactivos en depósitos de pared doble.
7.k)Diseñar zonas de almacenamiento que permitan interceptar fugas y que recojan el material vertido.
7.l)Utilizar cubiertas de gases para almacenar materiales que reaccionan con el aire.
7.m)Captar y tratar las emisiones procedentes del almacenamiento.
7.n)Limpiar periódicamente la zona de almacenaje.
7.o)En almacenamientos al aire libre, disponer de eje longitudinal del montón a la dirección del viento.
7.p)Reducir velocidad del viento en almacenajes al aire libre.
7.q)Hacer un solo montón en almacenamientos al aire libre.
7.r)Utilizar elementos sólidos para drenar las zonas de almacenamiento al aire libre.
|  | 8 | Evitar emisiones difusas procedentes de la manipulación y transporte de materias primas (4) | 8.a)Cintas trasportadoras en espacios cerrados.
8.b)Cintas trasportadoras cubiertas
8.c)Extraer polvo de puntos de suministro.
8.d)Bolsas para materiales dispersables o hidrosolubles.
8.e)Recipientes para materiales paletizados.
8.f) Riego por aspersión.
8.g) Redución distancias transporte.
8.h)Reducción altura cintas trasportadoras.
8.i)Ajustar velocidad cintas (<3,5m/s)
8.j)Reducción velocidad descenso de los materiales.
8.k)Instalar cintas para detectar fugas.
8.l)Cierre estanco de conexiones de suministros.
8.m)Devolución gases al vehículo, para reducir emisiones COV.
8.n)Lavar vehiculos de transporte. (no aplicable si se forma hielo)
8.o)Establecer campañas periódicas de limpieza viaria.
8.p)Separa materiales incompatibles.
8.q)Reducir la transferencia de materiales entre procesos.
|  | 9 | Evitar emisiones difusas procedentes de la producción de metales, optimizando la eficiencia de la captación y el tratamiento de gases de escape. (4) | 9.a)Pretratamiento térmico o mecánico a materias primas secundarias para reducir la contaminación orgánica.
9.b)Utilizar horno cerrado con eliminación de polvo, hermético y ventilación. (Aplicabilidad restringida por motivos de seguridad)
9.c) Utilizar campana secundaria para carga y descarga (Aplicabilidad restringida por motivos de seguridad)
9.d)Captar polvo o humo en los lugares de transferencia.
9.e)Optimizar el diseño y funcionamiento de las campanas y la red de conducciones de captación de humos.
9.f)Recintos cerrados para operaciones de sangría y carga.
9.g)Optimizar flujo de gases de escape del horno.
9.h)Sistemas de carga de hornos para añadir materias primas.
9.i)Tratar las emsiones en un sistema de reducción adecuado.
| Vigilancia de las emisiones a la atmósfera | 10 | Vigilar las emisiones atmosféricas por chimeneas con la frecuencia y conformidad de las normas EN. Si no estuviese disponible, aplicar ISO u otras normas nacionales e internacionales que garanticen una calidad científica equivalente.
| Emisiones de mercurio | 11 | Reducir emisiones atmosféricas de mercurio procedentes de un proceso pirometalúrgico
| Emisiones de dióxido de azufre | 12 | Recuperar azufre a través de la producción de ácideo sulfúrico o SO2 líquido.
| Emisiones de NOx | 13 | Limitar o evitar emisiones procedentes de procesos pirometalúrgicos (5) | 13.a) Quemadores de baja producción de Nox
13.b)Quemadores de oxicombustible
13.c)Recirculación de los gases de combustión.
| Emisiones de agua incluida su vigilancia | 14 | Para evitar o reducir la generacion de aguas residuales (5) | 14.a)Determinar la cantidad de aguas limpias y residuales
14.b)Reutilizar aguas residuales.
14.c)Reutilizar aguas débilmente ácidas.
14.d)Reutilizar aguas residuales de granulado de escoria.
14.e)Reutilizar aguas de escorrentía.
14.f)Utilizar un sistema de refrigeración de circuito cerrado.
14.g)Reutilizar aguas tratadas en la estación de tratamiento de aguas residuales.
|  | 15 | Consiste en separar los flujos de aguas residuales no contaminadas de los que requieren tratamiento.
|  | 16 | Aplicar norma ISO 5667 para la toma de muestras de agua u otro equivalente que garantice la obtención de datos de calidad científica equivalente, al menos una vez al mes.
|  | 17 | Tratar las fugas de almacenamiento y eliminar los metales y sulfatos. (4) | 17.a)Precipitación química.
17.b)Sedimentación.
17.c)Filtración.
17.d)Flotación.
17.e)Ultrafiltración.
17.f)Filtración en carbón activo.
17.g)Osmosis inversa.
| Ruido | 18 | Reducir las emisiones de ruido (5) | 18.a)Terraplenes para apatantallar.
18.b)Estructuras cerradas.
18.c)Soportes antivibración.
18.d)Orientación de la máquina.
18.b) Control y registro
| Olores | 19 | Reducir las emisiones de olores (5) | 19.a)Almacenamiento y manipulación.
19.b) Reducción utilización materiales olorosos.
19.c)Cuidados en el manejo de equipos que generen emisiones olorosas.
19.d)Técnicas de quemador posterior o filtración.
| Producción de alúmina | 55 | Realizar un uso eficiente de la energía durante una producción de alúmina a partir de bauxita (4) | 55.a)Intercambiadores de calor de placas.
55.b)Calcinadores de lecho fluidizado circulante.
55.c)Diseño de digestión de un solo flujo.
55.d)Selección de la bauxita.
|  | 56 | Reducir emisiones de polvo ymetales procedentes de la calcinación de la alúmina mediante filtro de mangas.
|  | 57 | Reducir cantidades de residuos para su eliminación y mejorar la eliminación de residuos de bauxita. (4) | 57.a)Reducir la humedad
57.b)Reducir la alcalinidad remanente.
| Producción de ánodos | 58 | Uso de filtros de mangas para reducir la emisión atmosférica de polvo, procedente de una instalación de pasta.
|  | 59 | Reducir las emisiones atmosféricas de polvo y PAH, procedente de una instalación de pasta. (4) | 59.a) Lavador seco con coque como agente adsorbente.
59.b) Emplear un oxidador térmico regenerativo.
59.c) Emplear un oxidador térmico catalítico.
|  | 60 | Reducir emisiones atmosféricas de polvo, dióxido de azufre, PAH y fluoruro, procedentes de una instalación de cocción de una instalación de fabricación de ánodos integrada con un horno de fusion de aluminio primario.(4) | 60.a)Utilizar materias primas y combustibles con bajo contenido en azufre.
60.b)Utilizar un lavador seco con alúmina como agente adsorbente y filtro de mangas.
60.c)Lavador húmedo
60.d)Oxidador térmico regenerativo en combinación con un sistema de reducción de polvo.
|  | 61 | Utilizar una unidad de prefiltración y un oxidador térmico regenerativo para reducir las emisiones de polvo, PAH y fluoruro de una instalación de secado en una instalación de producción de ánodos.
|  | 62 | Utilizar circuito cerrado de aguas residuales procedente de la cocción de ánodos para etivar la generación de aguas residuales.
|  | 63 | Reciclar el polvo de carbono del filtro de coque, para reducir las cantidades de residuos enviados para su eliminación.
| Producción de aluminio primario | 64 | Evitar las emisiones difusas procedentes de células electrolíticas de la producción de aluminio primario.(4) | 64.a)Pasta con contenido en alquitrán enre el 25 y el 28%
64.b)Mejorar el diseño de los colectores.
64.c)Alimentación puntual de alúmina.
64.d)Aumentar la altura de los ánodos.
64.e)Instalar campanas en la parte superior de los ánodos.
|  | 65 | Evitar emisiones difusas procedentes de las células electrolíticas en la producción de aluminio primario.(4) | 65.a)Alimentación puntual múltiple y automática de alúmina.
65.b)Cubrir la célula con una campana y aplicar la velocidad adecuada a la extracción de gases.
65.c)Sistema de succión mejorado.
65.d)Reducción al mínimo del tiempo dedicado a cambiar los ánodos.
65.e)Evitar las desviaciones que provoquen un aumento en la producción de gases.
65.f) Uso de un sistema programado para el funcionamiento de la célula.
65.g)Emplear metodos de limpieza eficientes.
65.h)Almacenar los ánodos cerca de la célula.
|  | 66 | Utilizar filtro de mangas para reducir las emisiones de polvo procedentes del almacenamiento y transporte de materias primas.
|  | 67 | Reducir emisiones atmosféricas de polvo, metales y fluoruros procedentes de células electrolíticas. (5) | 67.a)Utilizar lavador seco con alúmina como agente adsorvente de un filtro de mangas.
67.a)Utilizar lavador seco con alúmina como agente adsorvente de un filtro de mangas y un lavador húmedo.
|  | 68 | Reducir emisiones atmosféricas de polvo, metales y fluoruros procedentes de fusión y tratamiento y el moldeo de metal fundido en la producción de aluminio primario. (5) | 68.a)Utilizar metal líquido dela electrólisis y material de aluminio no contaminado.
68.b)Filtro de mangas.
|  | 69 | Reducir emisiones atmosféricas procedentes de células electrolíticas (5) | 69.a)Utilizar ánodos con bajo contenido en azufre.
69.b)Utilizar un lavador húmedo.
|  | 70 | Reducir emisiones atmosféricas de perfluorocarburo procedentes de la producción de aluminio primario (6) | 70.a)Alimentación puntual múltiple y automática de la alúmina.
70.b) Control informático del procedo de electrolisis mediante bases de datos de células activas y vigilancia de los parámetros de funcionamienot de células.
70.c) Supresión automática del efecto de ánodo.
|  | 71 | Quemar CO y PAH de los gases de escape de la célula, para reducir emisiones atmosféricas de CO y PAH.
|  | 72 | Reciclar el agua de refrigeración y las aguas residuales tratadas para evitar la generación de aguas residuales.
|  | 73 | Reducir la eliminación de revestimientos de cuba usados.
| Producción aluminio secundario | 74 | Aumentar el rendimiento de la materias primas, separando componentes no metálicos y metales distintos al aluminio.(5) | 74.a)Separación magnética de metales ferrosos.
|  |  | Aumentar el rendimiento de la materias primas, separando componentes no metálicos y metales distintos al aluminio.(5) | 74.b)Separar mediante corrientes de Foucault el aluminio del resto de componentes.
|  |  | Aumentar el rendimiento de la materias primas, separando componentes no metálicos y metales distintos al aluminio.(5) | 74.c)Separar por densidad relativa los componentes metálicos de los que no lo son.
|  | 75 | Realizar uso eficiente de la energía.(5) | 75.a)Precalentar la carga del horno con gases de escape.
75.b)Recircular hacia el sistema de quemadores lso gases con hidrocarburos sin quemar.
75.c)Suministrar metal líquido para el moldeo directo.
|  | 76 | Evitar o reducir emisiones atmosféricas, se retira el aceite y los compuestos orgánicos de las virutas antes de la fase de fusiónmediante centrifugación o secado.
|  | 77 | Evitar o reducir emisiones difusas procedentes de pretratamiento de residuos (5). | 77.a)Trasportador cerrado o neumático con un sistema de extracción de aire.
77.b)Cerramientos o campanas para los puntos de carga y descarga, con un sistema de extracción de aire.
|  | 78 | Evitar o reducir las emisiones difusas procedentes de carga/descarga o la sangría de hornos de fusión (5). | 78.a)Instalar una campana encima de la puerta del horno y en la piquera con un extractor de gases.
78.b)Cerramiento de captación de humos que cubra las zonas de carga y sangría.
78.c)Puerta del horno estanca.
78.d)Carro de carga con cierre estanco.
78.e)Sistema de succión.
|  | 79 | Reducir emisiones procedentes del tratamiento de desespumado o las impurezas (5) | 79.a)Enfriar el desespumado o las impurezas.
79.b)Evitar que se humedezcan el desespumado o las impurezas.
79.c)Compactar el desespumado o las impurezas.
|  | 80 | Utilizar filtro de mangas para reducir las emisiones de polvo y metales, procedentes del secado de las virutas , de la retirada del aceite, del triturado, molienda y la separación en seco de componentes no metálicos y de los metales distintos al aluminio, así como del alamcenamiento, la manipulación y transporte del aluminio secundario.
|  | 81 | Utilizar filtro de mangas para reducir las emisiones de polvo y metales, procedentes procesos del horno, como carga, fusión, sangría y tratamiento de metales fundidos en la producción de aluminio secundario.
|  | 82 | Reducir las emisiones de polvo y metales, procedentes de la refusión en laproducción de aluminio secundario. | 82.a)Utilizar material de aluminio sin contaminar.
82.b)Optimizar las condiciones de combustión para reducir las emisiones de polvo.
82.c)Filtros de mangas.
|  | 83 | Reducir emisiones atmosféricas de compuestos orgánicos procedentes del tratamiento térmico de materias primas secundarias contaminadas y del horno de fusión (5). | 83.a)Seleccionar y cargar materias primas en el horno de fusión
83.b)Sistema de quemadores internos par el horno de fusión.
83.c)Dispositivo postcombustión.
83.d)Desactivación rápida.
83.e)Inyección de carbón activo.
|  | 84 | Reducir las emisiones atmosféricas de HCl, Cl2 y HF procedentes del tratamiento térmico de materias primas contaminadas, del horno de fusión y de la refusión. (5) | 84.a)Seleccionar y cargar las materias primas .
84.b)Inyectar Ca(OH)2 o bicarbonato de sodio en combinación con un filtro de mangas.
84.c)Controlar el proceso de afino y adaptar sus gases para retirar los contaminantes presentes en los metales fundidos.
84.d)Emplear cloro diluido con gases inertes en el proceso de afino.
|  | 85 | Organizar operaciones in situ que faciliten la reutilización de los residuos del proceso de producción de aluminio secundario | 85.a) Reutilizar el polvo captado en el proceso en el caso de un horno de fusión.
85.b)Reciclar por completo las escorias salinas.
85.c)Aplicar tratamientos
|  | 86 | Reducir la cantidad de escoria salina en la producción de aluminio secundario (5) | 86.a)Aumentar la calidad de las materias primas empleadas en la separación de los componentes.
86.b)Retirar el aceite y los componentes orgánicos de las virutas contaminadas antes de la fusión.
86.c)Bombear o agitar el metal.
86.d)Horno rotatorio basculante.
| Proceso de reciclado de escorias salinas | 87 | Evitar o reducir emisiones difusas procedentes del proceso de reciclado de las escorias salinas (5). | 87.a) Equipos en recintos cerrados con extracción de gases conectados a un sistema de filtración.
87.b)Campanas con extracción de gases conectadas a un sistema de filtración.
|  | 88 | Utilizar filtro de mangas para reducir las emisiones atmosféricas de polvo y metales procedentes del triturado y molienda en seco asociados al proceso de recuperación de escorias salinas.
|  | 89 | Limitar emisiones atmosféricas gasesosas procedentes de la molienda húmeda y el lixiviado del proceso de recuperación de las escorias salinas.(5) | 89.a)Inyectar carbón activo.
89.b)Instalar un dispositivo postcombustión.
89.b)Instalar un dispositivo postcombustión.
89.c)Utilizar un lavador húmedo con solución de H2SO4
| Emisiones atmosféricas en la producción de plomo y estaño. | 90 | Evitar emisiones difusas procedentes de la preparación de materales primarios y secundarios.(5) | 90.a)Cintas transportadoras para materiales que generan polvo.
90.b)Equipos en recintos cerrados.
90.c)Llevar a cabo la mezcla de las materias primas en un recinto cerrado.
90.d)Pulverizadores de agua para eliminar polvo.
90.e)Peletizar materias primas.
|  | 91 | Evitar emisiones procedentes del pretratamiento de los materiales en la producción de plomo primario, secundario y estaño. (5) | 91.a)Cintas trasporadoras o sitemas neumáticos de transferencia cubiertos.
91.b)Equipos en recintos cerrados.
|  | 92 | Eviar emisiones difusas procedentes de carga, fusión y sangría en la producción de plomo o estaño y de las operaciones previas al descobreado en la producción de plomo primario. (4) | 92.a)Sistema de carga en recinto cerrado con extracción de aire.
92.b)Hornos estancos con cierre hermético para procesos de alimentación y salida.
92.c)Evitar presurización gracias a la velocidad
92.d)Cubiertas de captación en carga y sangría.
92.e)Recinto cerrado
92.f)Cobertura completa con campana y extracción de aire.
92.g)Mantener cierre estanco del horno.
92.h)Mantener al mínimo la temperatura del horno.
92.i)Instalar campana con extracción de aire en el punto de sangría, en los calderos de colada y en la zona de desespumado.
92.j)Peletización para materias primas que generan polvo.
92.k)Instalar boca de carga en los calderos de colada durante la sangría.
92.l)Extracción de aire y filtrado del mismo en la zona de carga y sangría.
|  | 93 | Evitar emisiones difusas procedentes de la refusión, el afino y el moldeo en la producción de plomo y estaño primarios y secundarios.(4) | 93.a)Campana sobre horno de crisol o caldera de extracción de aire.
93.b)Tapas para cerrar la caldera durante las reacciones de de afino y adición de productos químicos.
93.c)Capana con sistema de extracción de aire en las artesas de colada y los puntos de sangría.
93.d)Controla la temperatura del material fundido.
93.e)Dispositivos de desespumado mecánico cerrado.
|  | 94 | Utilizar filtro de mangas para reducir las emisiones atmosféricas de polvo y metales procedentes de la preparación de las materias primas en la producción de plomo y estaño primario y secundario.
|  | 95 | Utilizar lavador húmedo para reducir las emisiones de polvo y metales procedentes de la preparación de las baterías.
|  | 96 | Utilizar filtro de mangas para reducir las emisiones atmosféricas de polvo y metales procedentes de la carga, fusión y sangría en la producciónd de plomo y estaño primarios.
|  | 97 | Reducir las emisiones atmosféricas de polvo y metales procedentes de la refusión, el afino y el moldeo en al producción de plomo y estaño primarios y secundarios (6) | 97.a)Mantener temperatura del baño de fusión lo más baja posible en procesos pirometalúrgicos.
97.b)Lavador húmero para procedsos hidrometalúrgicos.
|  | 98 | Reducir las emisiones atmosféricas de de compuestos orgánicos procedentes de los procesos de secado y fusión de materias primas en la producción de plomo y estaño (5) | 98.a)Seleccionar y cargar materias primas en funcion del horno.
98.b)Optimizar las condiciones de combustión.
98.c)Oxidador térmico regenerativo.
|  | 99 | Reducir las emisiones atmoféricas de PCDD/F procedentes de la fusión de las materias primas del plomo y el estaño secundarios. (5) | 99.a)Seleccionar y cargar las materias primas en función del horno.
99.b)Utilizar sistemas de carga que permitan añadir poco a poco la materias primas.
99.c)Sistema de quemadores internos para hornos de fusión.
99.d)Dispositivo de postcombustión.
99.e)Evitar sistema de escape a temperaturas > 250ºC.
99.f)Desactivación rápida.
99.g)Inyectar un agente de adsorción en combinación con un sistema eficaz de captación de polvo.
99.h)Utilizar sistema eficaz de captación de polvo.
99.i)Inyectar oxígeno en la zona superior.
99.j)Optimizar condiciones de combustión.
|  | 100 | Evitar emisiones atmosféricas de SO2 de la carga, la fusión y la sangría, en la producción de plomo y estaño primarios y secundarios.(5) | 100.a)Lixiviado alcalino de materias primas (azufre).
100.b)Lavador seco.
100.c)Lavador húmedo.
100.d)Fijación del azufre enla fase fundida.
| Protección del suelo y las aguas subterráneas. | 101 | Utilizar una superficie de base resistente al ácido y un sistema de recogida de derrames de ácido par evitar la contamianción del suelo y las aguas subterráneas para las operaciones con baterías.
| Generación y tratamiento de aguas residuales. | 102 | Reutilizar el agua de la cristalización en sulfato sódico de la solución salina alcalina para evitar la generación de aguas residuales..
|  | 103 | Utilizar una estación de tratamiento de aguas residuales de diseño adecuado, para atenuar los contaminantes presentes en este flujo.
| Residuos | 104 | Organizar operaciones in situ que faciliten la reutilización de los residuos del proceso de producción de plomo primario. (5) | 104.a)Reutilizar el polvo procedente de la producción de plomo.
104.b)Recuperar el Se y el Te del polvo.
104.c)Recuperar Ag,Au,Bi, Sb y Cu de las impurezas de afino.
104.d)Recuperar metales del lodo del tratamiento de las aguas residuales.
104.e)Añadir materiales fundentes que hacen que la escoria sea más adecuada para el uso externo.
|  | 105 | Separar baterias antes de la fusión par recuperar el contenido de polipropileno y polietileno.
|  | 106 | Organizar operaciones in situ para facilitar su reutilización interna o externa o reciclado para la recuperación del ácido sulfúrico de las baterías. | 106.a)Reutilizarlo como agente de decapado.
106.b)Reutilizarlo como materia prima.
106.c)Regenerar ácido por craqueo.
106.d)Producción de yeso
106.e)Producción de sulfato de sodio.
|  | 107 | Reorganizar operaciones in situ, que faciliten la reutilización de los residuos procedentes de la producción de plomo o estaño secundarios.(5) | 107.a)Reutilizar residuos del proceso de fusion
107.b)Tratar los residuos y los desechos de instalaciones específicas.
107.c)Tratar los residuos y los desechos para otras aplicaciones.
| Energía | 150 | Recuperar la energía a partir del gas de escape rico en CO generado en un horno de arco cerrado sumergido o tratamiento de polvo por plasma.(5) | 150.a)Utilizar caldera de vapor y turbinas para recuperar el gas producir electricidad.
150.b)Utilizar gas de escape como combustible en el proceso.
150.c)Utilizar gas de escape como combustible en instalaciones próximas.
|  | 151 | Recuperar la energía a partir del gas de escape generado en un horno de arco semicerrado sumergido. (5) | 151.a)Utilizar caldera de reduperación y turbinas.
151.b)Utilizar una caldera de recuperación para producir agua caliente.
|  | 152 | Recuperar energía a partir del gas de escape generado en un horo de arco abierto sumergido mediante la producción de agua caliente.
| Emisiones atmosféricas en la producción de ferroaleaciones | 153 | Reducir emisiones atmosféricas difusas procedentes de la sangría.(5) | 153.a)Utilizar sistema de campanas.
153.b)Evitar colada gracias a ferroaleaciones en estado líquido.
|  | 154 | Reducir emisiones atmosféricas de polvo y metales procedentes del almacenamiento, manipulación y transporte de materiales sólidos.
|  | 155 | Reducir emisiones atmosféricas de polvo y metales procedentes de la trituración, peletización y sintetización.
|  | 156 | Filtor de mangas para reducir emisiones atmosféricas de polvo y metales procedentes del horno de acro semicerrado sumergido.
|  | 157 | Reducir emisiones atmosféricas de polvo y metales procedentes del horno de acro semicerrado sumergido o tratamiento de polvo por plasma.(5) | 157.a)Lavador húmero convinado con un ESP
157.b)Filtro de mangas.
|  | 158 | Reducir emisiones atmosféricas de polvo y metales procedentes de un crisol con revestimiento refractario para la producción de ferromolibdeno y ferrovanadio.
|  | 159 | Reducir emisiones atmosféricas dePCDD/F procedentes de la producción de ferroaleaciones gracias a la inyección de adsorbentes, un ESP o un filtro de mangas
|  | 160 | Oxidador térmico para reducir las emisiones de PAH.
| Residuos | 161 | Reducir cantidades de escoria organizando operaciones in situ. | 161.a)Utilizar la escoria en aplicaciones de construcción.
161.b)Utilizar la escoria como abrasivo en la limpieza de chorro de arena.
161.c)Utilizar la escoria para productos moldeados refractarios.
161.d)Utilizar la escoria en el proceso de fusión.
161.e)Utilizar la escoria como materia prima.
|  | 162 | Reducir cantidad de polvo filtrado y lodo enviados para su eliminación, organizando operaciones in situ. | 162.a)Utilizar el polvo filtrado en el porceso de fusión.
162.b.e)Utilizar el polvo filtrado en la producción de acero inoxidable.
162.c)Utilizarel polvo filtrado y el lodo como carga concentrada.
(2) Justificarlo documentalmente
(3) Se aportarán los flujogramas de aguas y gases
(4) Se deberán cumplir al menos dos técnicas
(5) Se debéra cumplir al menos una técnica
(6) Se debéran cumplir todas las técnicas
(7) Se aportará medición reciente de emisión de ruidos

## Hoja2
Columna1 | Columna2
T | SÍ
NA | NO
EP
P